## Технические характеристики
Параметр | ФЛЕКС ЛАЙН | УЛЬТРА ЛАЙН | ЭКО ЛАЙН | ЭЛЬБРУС СЕ | ЭВЕРЕСТ СЕ | СПЕКТР СЕ | КОММЕРЦИЯ | БАВАРИЯ | ПЕЧОРА | ПРОВАНС | ВЕРСАЛЬ | АТЛАНТА | ПАРМА | ТИП Б (ГОСТ 7251) | ПЕРФЕКТ ПРО | ПЕРФЕКТ | КОМФОРТ | UF
Абсолютная остаточная деформация, мм | 0.3 | 0.3 | 0.3 | 0.5 | 0.5 | 0.5 | 0.5 | 1.4 | 1.4 | 1 | 1 | 0.7 | 0.7 | 0.45 | 0.3 | 0.3 | 0.3 | UF_RESIDUAL_DEFORMATION
Антибактериальная активность | не способствует росту | не способствует росту | не способствует росту | не способствует росту | не способствует росту | не способствует росту | не способствует росту | не способствует росту | не способствует росту | не способствует росту | не способствует росту | не способствует росту | не способствует росту | не способствует росту | не способствует росту | не способствует росту | не способствует росту | UF_ANTIBACTERIAL
Антистатичность | Да | Да | Да | Да | Да | Да | Да | Да | Да | Да | Да | Да | Да | Да | да | да | да | UF_ANTISTATIC
Группа воспламеняемости | В2 | В3 | В3 | В3 | В3 | В3 | В3 | В3 | В3 | В3 | В3 | В3 | В3 | В3 | В 2 | В 2 | В 3 | UF_FLAMMABILITY_GROUP
Группа износа, класс, EN 650, EN 660-2 | T | T | T | T | T | T | T | T | T | T | T | T | T | T |  |  |  | UF_WEAR_GROUP
Группа распространения пламени | РП1 | РП2 | РП2 | РП4 | РП4 | РП4 | РП4 | РП4 | РП4 | РП4 | РП4 | РП4 | РП4 | РП4 | РП 1 | РП 1 | РП 2 | UF_FLAME_SPREAD
Длина (намотка) рулона, пог.м | 15 | 20 | 20 | 25 | 25 | 25 | 25 | 25 | 25 | 25 | 25 | 30 | 30 | 30 |  |  |  | UF_ROLL_LENGTH
Дымообразующая способность | Д2 | Д3 | Д3 | Д3 | Д3 | Д3 | Д3 | Д3 | Д3 | Д3 | Д3 | Д3 | Д3 | Д3 | Д 2 | Д 2 | Д 3 | UF_SMOKE_DEVELOPMENT
Изменение линейных размеров, % | 0.04 | 0.04 | 0.04 | 0.04 | 0.04 | 0.04 | 0.04 | 0.04 | 0.04 | 0.04 | 0.04 | 0.04 | 0.4 | 0.4 | 0.04 | 0.04 | 0.04 | UF_DIMENSIONAL_STABILITY
Класс использования | 23/34/43 | 23/32/41 | 21 | 23/34/43 | 23/33 | 23/32/33 | 23/32/33 | 23/31 | 23/31 | 23/31 | 22/23 | 21/22 | 21 | 21 | 23/34/43 | 23/34/43 | 23/33/42 | UF_USAGE_CLASS
Класс пожарной опасности | КМ2 | КМ5 | КМ5 | КМ5 | КМ5 | КМ5 | КМ5 | КМ5 | КМ5 | КМ5 | КМ5 | КМ5 | КМ5 | КМ5 | КМ 2 | КМ 2 | КМ 5 | UF_FIRE_SAFETY_CLASS
Наличие стеклохолста | да | да | да | да | да | да | да | да | да | да | да | да | нет | нет |  |  |  | UF_HAS_FIBERGLASS
Общая толщина, мм | 2 | 1.8 | 1.6 | 2.2 | 2 | 2 | 2 | 4 | 4 | 3.2 | 3 | 2.5 | 2.5 | 2 | 5 | 2.4 | 2.25 | UF_TOTAL_THICKNESS
Общий вес, кг/кв.м | 3.2 | 3 | 2.8 | 2.5 | 2 | 1.8 | 2 | 2.5 | 2.5 | 2.3 | 2 | 1.5 | 1.4 | 1 | 9 | 3.9 | 3.7 | UF_TOTAL_WEIGHT
Размеры, мм | [14 empty] | 400x400, 500x500, 500x1000, 1000x1000, 400x1000 | 400x400, 500x500, 500x1000, 1000x1000, 400x1000 | 1200x200, 600x100, 400x400 | UF_DIMENSIONS
Сопротивление скольжению | >0,35 (C10) (DS) | >0,35 (C10) (DS) | >0,35 (C10) (DS) | >0,35 (C10) (DS) | >0,35 (C10) (DS) | >0,35 (C10) (DS) | >0,35 (C10) (DS) | >0,35 (C10) (DS) | >0,35 (C10) (DS) | >0,35 (C10) (DS) | >0,35 (C10) (DS) | >0,35 (C10) (DS) | >0,35 (C10) (DS) | >0,35 (C10) (DS) | более 0.35 (C10) (DS) | более 0.35 (C10) (DS) | более 0.35 (C10) (DS) | UF_SLIP_RESISTANCE
Теплоусвоение, Вт/(кв.м х K) | 19 | 19 | 19 | 15 | 15 | 15 | 15 | 11 | 11 | 13 | 13 | 14 | 14 | нет норм | 19 | 19 | 19 | UF_THERMAL_ABSORPTION
Теплый пол | Совместимо (до 29°C) | Совместимо (до 29°C) | Совместимо (до 29°C) | Совместимо (до 29°C) | Совместимо (до 29°C) | Совместимо (до 29°C) | Совместимо (до 29°C) | Совместимо (до 29°C) | Совместимо (до 29°C) | Совместимо (до 29°C) | Совместимо (до 29°C) | Совместимо (до 29°C) | Совместимо (до 29°C) | Совместимо (до 29°C) | совместимо (до 29°C) | совместимо (до 29°C) | совместимо (до 29°C) | UF_UNDERFLOOR_HEATING
Тиснение поверхности | да | да | да | да | да | да | да | да | да | да | да | да | да | да |  |  |  | UF_SURFACE_EMBOSSING
Токсичность продуктов горения | Т2 | Т2 | Т2 | Т2 | Т2 | Т2 | Т2 | Т2 | Т2 | Т2 | Т2 | Т2 | Т2 | Т2 | Т 2 | Т 2 | Т 2 | UF_SMOKE_TOXICITY
Толщина защитного слоя, мм | 0.7 | 0.4 | 0.15 | 0.7 | 0.4 | 0.3 | 0.4 | 0.4 | 0.3 | 0.3 | 0.2 | 0.15 | 0.15 | 0.15 | 0.7 | 0.7 | 0.55 | UF_WEAR_LAYER_THICKNESS
Ударный шум, Дб | 6 | 5 | 5 | 10 | 10 | 10 | 10 | 19 | 19 | 15 | 15 | 12 | 12 | нет норм | 7 | 7 | 7 | UF_IMPACT_NOISE
Удельное поверхностное электрическое сопротивление, Ом | не более 5 x 10^15 | не более 5 x 10^15 | не более 5 x 10^15 | не более 5 x 10^15 | не более 5 x 10^15 | не более 5 x 10^15 | не более 5 x 10^15 | не более 5 x 10^15 | не более 5 x 10^15 | не более 5 x 10^15 | не более 5 x 10^15 | не более 5 x 10^15 | не более 5 x 10^15 | не более 5 x 10^15 |  |  |  | UF_SURFACE_RESISTANCE
Цветоустойчивость | да | да | да | да | да | да | да | да | да | да | да | да | да | да | да | да | да | UF_COLOR_FASTNESS
Ширина рулона, м | 2 | 2 | 2 | 2,5-4 | 2,5-4 | 2,5-4 | 2,5-4 | 2,5-4 | 2,5-4 | 2,5-4 | 2,5-4 | 2,5-4 | 2,5-4 | 2,5-4 |  |  |  | UF_ROLL_WIDTH

## Маппинг полей
Название параметра | Код поля (UF_...) | Название (EN)
Абсолютная остаточная деформация, мм | UF_RESIDUAL_DEFORMATION | Residual deformation
Антибактериальная активность | UF_ANTIBACTERIAL | Antibacterial activity
Антистатичность | UF_ANTISTATIC | Antistatic properties
Группа воспламеняемости | UF_FLAMMABILITY_GROUP | Flammability group
Группа износа, класс, EN 650, EN 660-2 | UF_WEAR_GROUP | Wear resistance group
Группа распространения пламени | UF_FLAME_SPREAD | Flame spread group
Длина (намотка) рулона, пог.м | UF_ROLL_LENGTH | Roll length
Дымообразующая способность | UF_SMOKE_DEVELOPMENT | Smoke density / capacity
Изменение линейных размеров, % | UF_DIMENSIONAL_STABILITY | Dimensional stability (изменение размеров)
Класс использования | UF_USAGE_CLASS | Usage class
Класс пожарной опасности | UF_FIRE_SAFETY_CLASS | Fire safety class (КМ0-КМ5)
Наличие стеклохолста | UF_HAS_FIBERGLASS | Has fiberglass (флаг Да/Нет)
Общая толщина, мм | UF_TOTAL_THICKNESS | Total thickness
Общий вес, кг/кв.м | UF_TOTAL_WEIGHT | Total weight
Размеры, мм | UF_DIMENSIONS | Dimensions
Сопротивление скольжению | UF_SLIP_RESISTANCE | Slip resistance
Теплоусвоение, Вт/(кв.м х K) | UF_THERMAL_ABSORPTION | Thermal absorption
Теплый пол | UF_UNDERFLOOR_HEATING | Underfloor heating compatibility
Тиснение поверхности | UF_SURFACE_EMBOSSING | Surface embossing
Токсичность продуктов горения | UF_SMOKE_TOXICITY | Toxicity of combustion products
Толщина защитного слоя, мм | UF_WEAR_LAYER_THICKNESS | Wear (protective) layer thickness
Ударный шум, Дб | UF_IMPACT_NOISE | Impact noise reduction
Удельное поверхностное элек. сопротивление, Ом | UF_SURFACE_RESISTANCE | Electrical surface resistance
Цветоустойчивость | UF_COLOR_FASTNESS | Color fastness / Lightfastness
Ширина рулона, м | UF_ROLL_WIDTH | Roll width